## 土工报告
报告编号：ZWTCS土1803-161 | [34 empty] | 委托号：180489 | [15 empty] | 1 | 灰色
检 验 报 告 | [50 empty] | 2 | 灰黄色
浙 江 省 工 程 物 探 勘 察 院 | [50 empty] | 3 | 青灰色
[51 empty] | 4 | 褐色
委托单位：工勘八处 | [11 empty] | 检验依据：GB/T50123-1999 （2008） | [16 empty] | 说明： | 1.土粒比重为经验数据；2.报告无“检验检测专用章”无效；3.报告涂改及无检测（试验、分析）、审核、批准人签字无效；4.报告未经中心书面批准或完整复制未经重新加盖“检验检测专用章”无效；5.主要仪器设备：天平、液塑限联合测定仪、剪切仪、全自动固结仪、全自动三轴仪、渗透仪、无侧限仪。6.本报告仅对来样负责。 杭州市瓶窑镇大桥北路236号 电话：0571-88553435 邮编：311115 | [20 empty] | 5 | 灰褐色
工程名称：杭州市城市档案中心 | [11 empty] | 试验日期：2018年03月27日 | [38 empty] | 6 | 红色
样品名称：土样 | [11 empty] | 报告日期：2018年03月29日 | [16 empty] | 地址： | [21 empty] | 7 | 黄色
钻孔 号码 | 样品编号 | 土样底部深度 (m) | 天然含水率 | 天然密度 | 天然重度 | 土粒比重 | 饱和度 | 孔隙比 | 界限含水率 |  | 塑性指数 | 液性指数 | 圆锥深度 | 颗粒分析 | [10 empty] | 渗透系数 |  | 压缩系数 | 压缩模量 | 直剪试验 |  |  | 垂直压力下的孔隙比e | [5 empty] | 三轴试验 |  |  |  |  | 无侧限抗压强度 |  |  | 有机质含量Wu | 土的 颜色 | 土依据 GB 50021-2001（2009年版） DB 33/T1136-2017 分类 | 备注 |  | 8 | 青色
[9 empty] | 液 限 | 塑 限 |  |  |  | 砾 |  |  |  | 砂粒 |  |  | 粉粒 | 粘粒 | 粘粒 | 胶粒 |  |  |  |  | 试 验 方 法 | 内摩擦角φ | 内聚力C | [6 empty] | 试 验 方 法 | 总应力 |  | 有效应力 |  | 原状 | 重塑 | 灵敏度 | [5 empty] | 9 | 红黄色
[14 empty] | >60 mm | 60 ~ 40 mm | 40 ~ 20 mm | 20 ~ 2 mm | 2 ~ 0.5 mm | 0.5 ~ 0.25 mm | 0.25 ~ 0.075 mm | 0.075 ~ 0.005 mm | <0.005 mm | 0.005 ~ 0.002 mm | <0.002 mm | [14 empty] | 内摩擦角φu | 内聚力Cu | 内摩擦角φ' | 内聚力C' | [8 empty] | 10 | 青黄色
|  |  | w | ρ0 | γ | GS | Sr | eo | WL | WP | IP | IL | H | [11 empty] | 垂直 | 水平 | a1-2 | ES |  |  |  | 垂直压力下P(kPa) | [10 empty] | qu | qu' | St | [5 empty] | 11 | 浅灰色
|  |  | % | g/cm3 | kN/m3 |  | % |  | % | % |  |  |  | % | % | % | % | % | % | % | % | % | % | % | cm/s | cm/s | MPa-1 | MPa |  | 度 | kPa | 50 | 100 | 200 | 400 | 800 | 1600 |  | 度 | kPa | 度 | kPa | kPa | kPa |  | % |  |  |  |  | 12 | 灰黑色
Z53-1 | T18031259 | 3.3 | 31.4 | 1.83 | 17.9 | 2.71 | 90 | 0.95 | 32 | 19.264 | 12.7 | 0.96 | 9.5 | [13 empty] | 0.45 | 4.33 | 固快 | 19.8 | 18 | 0.904 | 0.867 | 0.822 | 0.776 | [11 empty] | 灰黄色 | 粉质粘土 | 夹粉土 | 2
Z53-2 | T18031260 | 8.3 | 34.5 | 1.8 | 17.6 | 2.71 | 91 | 1.03 | 33.6 | 19.8912 | 13.7 | 1.06 | 10.8 | [11 empty] | 5.8e-07 | 7.7e-07 | 0.65 | 3.12 |  |  |  | 0.963 | 0.913 | 0.848 | 0.785 | [11 empty] | 灰色 | 淤泥质粉质粘土 | 夹粉土 | 1
Z53-3 | T18031261 | 14.3 | 47.0 | 1.76 | 17.2 | 2.74 | 100 | 1.294 | 46 | 24.752 | 21.2 | 1.04 | 10.6 | [13 empty] | 0.98 | 2.34 | 快剪 | 2.3 | 7 | 1.196 | 1.118 | 1.02 | 0.924 | [11 empty] | 灰色 | 淤泥质粘土 |  | 1
Z19-1 | T18031262 | 3.2 | 28.0 | 1.96 | 19.2 | 2.71 | 99 | 0.77 | 31.3 | 18.9896 | 12.3 | 0.73 | 7 | [11 empty] | 3.4e-06 | 4.6e-06 | 0.37 | 4.78 |  |  |  | 0.732 | 0.702 | 0.665 | 0.627 | [11 empty] | 灰黄色 | 粉质粘土 |  | 2
Z19-2 | T18031263 | 8.7 | 36.0 | 1.79 | 17.5 | 2.72 | 91 | 1.072 | 35.5 | 20.636 | 14.9 | 1.03 | 10.4 | [13 empty] | 0.67 | 3.09 | 固快 | 12.5 | 15 | 1.003 | 0.948 | 0.881 | 0.814 | [11 empty] | 灰色 | 淤泥质粉质粘土 | 夹粉土 | 1
Z19-3 | T18031264 | 14.7 | 42.0 | 1.78 | 17.4 | 2.73 | 97 | 1.183 | 40.6 | 22.6352 | 18 | 1.08 | 11 | [13 empty] | 0.84 | 2.6 | 快剪 | 2.6 | 9 | 1.098 | 1.03 | 0.946 | 0.863 | [11 empty] | 灰色 | 淤泥质粘土 |  | 1
Z19-4 | T18031265 | 20.3 | 17.3 | 2 | 19.6 | 2.69 | 81 | 0.578 | [6 empty] | 16.1 | 15.5 | 24.6 | 7.4 | 9.1 | 7.7 | 19.6 | [25 empty] | 灰色 | 圆砾 |  | 1
Z30-1 | T18031266 | 4.6 | 29.9 | 1.93 | 18.9 | 2.71 | 98 | 0.825 | 31 | 18.872 | 12.1 | 0.91 | 9 | [11 empty] | 5.1e-06 | 6.6e-06 | 0.42 | 4.34 |  |  |  | 0.781 | 0.747 | 0.705 | 0.661 | [11 empty] | 灰黄色 | 粉质粘土 |  | 2
Z30-2 | T18031267 | 8.7 | 34.6 | 1.8 | 17.6 | 2.71 | 91 | 1.031 | 33.5 | 19.852 | 13.6 | 1.08 | 10.9 | [13 empty] | 0.63 | 3.22 | 固快 | 13 | 16 | 0.967 | 0.917 | 0.854 | 0.789 | [11 empty] | 灰色 | 淤泥质粉质粘土 | 夹粉土 | 1
Z30-3 | T18031268 | 14.7 | 48.7 | 1.72 | 16.9 | 2.74 | 98 | 1.362 | 45.5 | 24.556 | 20.9 | 1.16 | 12 | [13 empty] | 0.99 | 2.38 | 快剪 | 2.5 | 8 | 1.263 | 1.185 | 1.086 | 0.988 | [11 empty] | 灰色 | 淤泥质粘土 |  | 1
Z30-4 | T18031269 | 20.2 | 13.6 | 2.09 | 20.5 | 2.69 | 80 | 0.46 | [6 empty] | 11 | 12.8 | 23.4 | 7.3 | 7.8 | 10.3 | 27.4 | [5 empty] | 0.14 | 10.43 |  |  |  | 0.446 | 0.434 | 0.42 | 0.406 | [11 empty] | 灰黄色 | 含粉质粘土砾砂 |  | 2
Z43-1 | T18031270 | 3.3 | 31.6 | 1.93 | 18.9 | 2.72 | 100 | 0.856 | 38.8 | 21.9296 | 16.9 | 0.57 | 4.7 | [13 empty] | 0.34 | 5.46 | 固快 | 20.9 | 39 | 0.822 | 0.796 | 0.762 | 0.728 | [11 empty] | 灰色 | 粉质粘土 |  | 1
Z43-2 | T18031271 | 9.3 | 35.4 | 1.81 | 17.7 | 2.72 | 92 | 1.039 | 34.4 | 20.2048 | 14.2 | 1.07 | 10.8 | [11 empty] | 5.8e-07 | 8.9e-07 | 0.64 | 3.18 |  |  |  | 0.972 | 0.92 | 0.856 | 0.79 | [11 empty] | 灰色 | 淤泥质粉质粘土 | 夹粉土 | 1
Z43-3 | T18031272 | 13.3 | 41.9 | 1.78 | 17.4 | 2.73 | 97 | 1.182 | 40.8 | 22.8 | 18 | 1.06 | 9.6 | [13 empty] | 0.83 | 2.63 | 快剪 | 4 | 11 | 1.099 | 1.031 | 0.948 | 0.866 | [11 empty] | 灰色 | 淤泥质粘土 |  | 1
Z46-1 | T18031273 | 3.3 | 37.1 | 1.79 | 17.5 | 2.73 | 92 | 1.096 | 43.1 | 23.6152 | 19.5 | 0.69 | 6 | [13 empty] | 0.58 | 3.61 | 固快 | 18.5 | 36 | 1.04 | 0.994 | 0.936 | 0.878 | [11 empty] | 灰黄色 | 粘土 |  | 2
Z46-2 | T18031274 | 11.3 | 46.5 | 1.73 | 17 | 2.73 | 97 | 1.306 | 42.8 | 23.4976 | 19.3 | 1.19 | 12.5 | [11 empty] | 3.4e-07 | 4.8e-07 | 0.93 | 2.48 |  |  |  | 1.21 | 1.134 | 1.041 | 0.947 | [11 empty] | 灰色 | 淤泥质粘土 |  | 1
Z46-3 | T18031275 | 14.8 | 95.9 | 1.37 | 13.4 | 2.75 | 90 | 2.94 | 100.4 | 55.3 | 45.1 | 0.9 | 8.4 | [13 empty] | 0.78 | 5.05 | 快剪 | 6.5 | 20 | 2.857 | 2.793 | 2.715 | 2.637 | [11 empty] | 灰色 | 粘土 | 含有机质 | 1
Z46-4 | T18031276 | 21 | 21 | 2.05 | 20.1 | 2.71 | 95 | 0.598 | 27.1 | 16.9 | 10.2 | 0.4 | 4 |  |  |  | 10.9 | 7.1 | 8.4 | 4.9 | 68.7 | [5 empty] | 0.23 | 6.95 | 快剪 | 16 | 41 | 0.574 | 0.555 | 0.532 | 0.508 | [11 empty] | 灰黄色 | 含砾粉质粘土 |  | 2
Z56-1 | T18031277 | 3.3 | 31.0 | 1.86 | 18.2 | 2.72 | 91 | 0.918 | 37.3 | 21.3416 | 16 | 0.6 | 5.2 | [13 empty] | 0.37 | 5.18 | 固快 | 19.8 | 39 | 0.88 | 0.852 | 0.815 | 0.779 | [11 empty] | 灰黄色 | 粉质粘土 |  | 2
Z56-2 | T18031278 | 9.3 | 33.6 | 1.81 | 17.7 | 2.71 | 90 | 1.004 | 32.7 | 19.5384 | 13.2 | 1.06 | 10.8 | [11 empty] | 4.6e-07 | 5.6e-07 | 0.62 | 3.23 |  |  |  | 0.941 | 0.892 | 0.83 | 0.767 | [11 empty] | 灰色 | 淤泥质粉质粘土 |  | 1
Z56-3 | T18031279 | 13.3 | 42.3 | 1.81 | 17.7 | 2.73 | 100 | 1.15 | 41.9 | 23 | 18.9 | 1.02 | 10.1 | [13 empty] | 0.91 | 2.36 | 快剪 | 3 | 7 | 1.054 | 0.98 | 0.889 | 0.796 | [11 empty] | 灰色 | 淤泥质粘土 |  | 1
Z56-4 | T18031280 | 15.3 | 40.4 | 1.83 | 17.9 | 2.73 | 100 | 1.098 | 39.9 | 22.8 | 17.1 | 1.02 | 9.7 | [13 empty] | 0.78 | 2.69 | 快剪 | 4.8 | 16 | 1.021 | 0.958 | 0.88 | 0.802 | [11 empty] | 灰色 | 淤泥质粘土 |  | 1
Z7-1 | T18031281 | 4.6 | 37.2 | 1.83 | 17.9 | 2.74 | 96 | 1.058 | 46.7 | 25.0264 | 21.7 | 0.56 | 4.2 | [11 empty] | 3e-06 | 3.9e-06 | 0.47 | 4.38 |  |  |  | 1.01 | 0.974 | 0.927 | 0.879 | [11 empty] | 灰色 | 粘土 |  | 1
Z7-2 | T18031282 | 8.7 | 34.6 | 1.79 | 17.5 | 2.71 | 90 | 1.042 | 32.3 | 19.3816 | 12.9 | 1.18 | 12 | [13 empty] | 0.65 | 3.14 | 固快 | 11.5 | 15 | 0.975 | 0.925 | 0.86 | 0.796 | [11 empty] | 灰色 | 淤泥质粉质粘土 | 夹粉土 | 1
Z7-3 | T18031283 | 14.2 | 50.4 | 1.69 | 16.6 | 2.74 | 96 | 1.432 | 47.9 | 25.4968 | 22.4 | 1.11 | 11.5 | [13 empty] | 1.05 | 2.32 | 快剪 | 2.7 | 9 | 1.329 | 1.245 | 1.14 | 1.037 | [11 empty] | 灰色 | 淤泥质粘土 |  | 1
Z7-4 | T18031284 | 20.6 | 9.7 | 2.10 | 20.6 | 2.69 | 65 | 0.404 | [7 empty] | 6.9 | 27.4 | 14.1 | 16.3 | 9.2 | 26.1 | [5 empty] | 0.14 | 10.03 |  |  |  | 0.39 | 0.379 | 0.365 | 0.35 | [11 empty] | 灰黄色 | 含粉质粘土砾砂 |  | 2
ZK24-1 | T18031285 | 3.4 | 26 | 1.98 | 19.4 | 2.71 | 97 | 0.724 | 27.4 | 17 | 10.4 | 0.86 | 8.7 | [13 empty] | 0.36 | 4.79 | 固快 | 22 | 24 | 0.687 | 0.659 | 0.623 | 0.587 | [11 empty] | 灰色 | 粉质粘土 | 夹粉土 | 1
ZK24-2 | T18031286 | 5.4 | 45.5 | 1.78 | 17.4 | 2.74 | 100 | 1.245 | 44.9 | 24.3208 | 20.6 | 1.02 | 10.4 | [11 empty] | 3.6e-07 | 4e-07 | 0.97 | 2.31 |  |  |  | 1.144 | 1.068 | 0.971 | 0.873 | [11 empty] | 灰色 | 淤泥质粘土 |  | 1
ZK24-3 | T18031287 | 13.4 | 53.2 | 1.71 | 16.8 | 2.74 | 100 | 1.448 | 48.3 | 25.6536 | 22.6 | 1.22 | 12.9 | [13 empty] | 1.06 | 2.31 | 快剪 | 2.5 | 9 | 1.343 | 1.263 | 1.157 | 1.054 | [11 empty] | 灰色 | 淤泥质粘土 |  | 1
ZK24-5 | T18031288 | 16.9 | 21.4 | 2.06 | 20.2 | 2.69 | 99 | 0.584 | [10 empty] | 23 | 31 | 46 | [5 empty] | 0.15 | 10.56 | 快剪 | 32.2 | 6 | 0.568 | 0.556 | 0.541 | 0.525 | [11 empty] | 灰色 | 粉砂 |  | 1
ZK24-7 | T18031289 | 21.9 | 33.8 | 1.86 | 18.2 | 2.72 | 96 | 0.96 | 35.7 | 20.7144 | 15 | 0.87 | 8.5 |  |  |  | 19.6 | 10.8 | 7.3 | 5.8 | 56.5 | [5 empty] | 0.47 | 4.17 | 快剪 | 16.7 | 21 | 0.911 | 0.872 | 0.825 | 0.778 | [11 empty] | 灰黄色 | 含砾粉质粘土 |  | 2
ZK47-1 | T18031290 | 3.4 | 30.0 | 1.94 | 19 | 2.72 | 99 | 0.824 | 34.9 | 20.4008 | 14.5 | 0.66 | 6 | [13 empty] | 0.36 | 5.07 | 固快 | 19.4 | 30 | 0.788 | 0.76 | 0.724 | 0.688 | [11 empty] | 灰黄色 | 粉质粘土 |  | 2
ZK47-2 | T18031291 | 8.9 | 51.2 | 1.70 | 16.7 | 2.74 | 98 | 1.431 | 46.8 | 25.0656 | 21.7 | 1.2 | 12.7 | [11 empty] | 2e-07 | 2.9e-07 | 1.05 | 2.32 |  |  |  | 1.326 | 1.24 | 1.135 | 1.03 | [11 empty] | 灰色 | 淤泥质粘土 |  | 1
ZK47-3 | T18031292 | 13.4 | 51.9 | 1.68 | 16.5 | 2.74 | 96 | 1.472 | 49.8 | 26.2416 | 23.6 | 1.08 | 11.2 | [13 empty] | 1.06 | 2.33 | 快剪 | 2.7 | 7 | 1.364 | 1.282 | 1.176 | 1.072 | [11 empty] | 灰色 | 淤泥质粘土 |  | 1
ZK47-4 | T18031293 | 15.5 | 34.4 | 1.8 | 17.6 | 2.71 | 90 | 1.028 | 33.5 | 19.852 | 13.6 | 1.06 | 10.8 | [13 empty] | 0.64 | 3.17 | 快剪 | 3 | 8 | 0.964 | 0.911 | 0.847 | 0.783 | [11 empty] | 灰色 | 淤泥质粉质粘土 |  | 1
ZK47-6 | T18031294 | 21.4 | 34.4 | 1.84 | 18 | 2.73 | 94 | 0.998 | 39.2 | 22.0864 | 17.1 | 0.72 | 6.5 | [13 empty] | 0.58 | 3.44 | 快剪 | 16.5 | 35 | 0.937 | 0.893 | 0.835 | 0.778 | [11 empty] | 灰黄色 | 粘土 | 全风化基岩 | 2
ZK1-1 | T18031295 | 2.4 | 39.9 | 1.83 | 17.9 | 2.74 | 100 | 1.098 | 44.4 | 24.1248 | 20.3 | 0.78 | 7.1 | [13 empty] | 0.64 | 3.28 | 快剪 | 8.6 | 26 | 1.034 | 0.982 | 0.918 | 0.854 | [11 empty] | 灰色 | 粘土 |  | 1
ZK1-2 | T18031296 | 3.9 | 40.2 | 1.78 | 17.4 | 2.73 | 95 | 1.156 | 39.4 | 22.1648 | 17.2 | 1.04 | 10.6 | [13 empty] | 0.79 | 2.73 | 快剪 | 2.8 | 9 | 1.073 | 1.011 | 0.932 | 0.852 | [11 empty] | 灰色 | 淤泥质粘土 |  | 1
ZK1-3 | T18031297 | 7.9 | 56.0 | 1.68 | 16.5 | 2.74 | 100 | 1.538 | 50.7 | 26.5944 | 24.1 | 1.22 | 13 | [13 empty] | 1.18 | 2.15 | 快剪 | 2 | 7 | 1.417 | 1.324 | 1.206 | 1.09 | [11 empty] | 灰色 | 淤泥 |  | 1
ZK1-4 | T18031298 | 11.9 | 57.2 | 1.67 | 16.4 | 2.74 | 100 | 1.574 | 51.9 | 27.0648 | 24.8 | 1.22 | 12.9 | [13 empty] | 1.19 | 2.16 | 快剪 | 2.4 | 8 | 1.449 | 1.358 | 1.239 | 1.119 | [11 empty] | 灰色 | 淤泥 |  | 1
ZK1-7 | T18031299 | 21.9 | 33.9 | 1.85 | 18.1 | 2.72 | 94 | 0.972 | 34.3 | 20.1656 | 14.1 | 0.97 | 9.7 | [13 empty] | 0.45 | 4.38 | 快剪 | 13 | 16 | 0.924 | 0.889 | 0.844 | 0.798 | [11 empty] | 灰黄色 | 含砾粉质粘土 |  | 2
ZK13-1 | T18031300 | 3.9 | 36.2 | 1.78 | 17.4 | 2.72 | 90 | 1.086 | 36 | 20.8 | 15.2 | 1.01 | 10.1 | [13 empty] | 0.67 | 3.11 | 快剪 | 3.3 | 9 | 1.019 | 0.967 | 0.9 | 0.833 | [11 empty] | 灰色 | 淤泥质粉质粘土 |  | 1
ZK13-2 | T18031301 | 7.4 | 54.0 | 1.67 | 16.4 | 2.74 | 97 | 1.521 | 48.9 | 25.8888 | 23 | 1.22 | 13 | [13 empty] | 1.18 | 2.14 | 快剪 | 2 | 7 | 1.4 | 1.309 | 1.191 | 1.075 | [11 empty] | 灰色 | 淤泥 |  | 1
ZK13-3 | T18031302 | 13.4 | 43.5 | 1.75 | 17.2 | 2.73 | 96 | 1.232 | 39.9 | 22.3608 | 17.5 | 1.2 | 12.6 | [13 empty] | 0.83 | 2.69 | 快剪 | 2.4 | 8 | 1.152 | 1.087 | 1.004 | 0.924 | [11 empty] | 灰色 | 淤泥质粘土 |  | 1
ZK13-5 | T18031303 | 20.9 | 45.6 | 1.69 | 16.6 | 2.74 | 92 | 1.355 | 48.1 | 25.5752 | 22.5 | 0.88 | 8.5 | [13 empty] | 0.75 | 3.14 | 快剪 | 8.7 | 20 | 1.282 | 1.222 | 1.147 | 1.075 | [11 empty] | 灰黄色 | 含砾粉质粘土 |  | 2
ZK37-1 | T18031304 | 3.4 | 23.6 | 1.97 | 19.3 | 2.71 | 91 | 0.7 | 27.7 | 17.5784 | 10.1 | 0.6 | 5.8 | [13 empty] | 0.33 | 5.15 | 快剪 | 11.6 | 36 | 0.668 | 0.643 | 0.61 | 0.577 | [11 empty] | 灰黄色 | 粉质粘土 |  | 2
ZK37-2 | T18031305 | 5.4 | 46.4 | 1.7 | 16.7 | 2.74 | 93 | 1.354 | 48.5 | 27.5 | 21 | 0.9 | 6.9 | [13 empty] | 0.75 | 3.14 | 快剪 | 5.2 | 23 | 1.277 | 1.218 | 1.143 | 1.065 | [11 empty] | 灰色 | 粘土 |  | 1
ZK37-3 | T18031306 | 7.4 | 36.2 | 1.82 | 17.8 | 2.72 | 94 | 1.04 | 35.7 | 20.7144 | 15 | 1.03 | 10.4 | [13 empty] | 0.67 | 3.04 | 快剪 | 4.5 | 11 | 0.973 | 0.92 | 0.853 | 0.788 | [11 empty] | 灰色 | 淤泥质粉质粘土 | 夹粉土 | 1
ZK37-4 | T18031307 | 10.9 | 50.8 | 1.64 | 16.1 | 2.74 | 91 | 1.515 | 47.5 | 25.34 | 22.2 | 1.14 | 12 | [13 empty] | 1.2 | 2.1 | 快剪 | 2.6 | 9 | 1.392 | 1.295 | 1.175 | 1.055 | [11 empty] | 灰色 | 淤泥 |  | 1
ZK37-7 | T18031308 | 22.4 | 26.9 | 1.91 | 18.7 | 2.71 | 90 | 0.802 | 31.2 | 18.9504 | 12.2 | 0.65 | 6.1 | [13 empty] | 0.34 | 5.3 | 快剪 | 16.4 | 34 | 0.766 | 0.737 | 0.703 | 0.667 | [11 empty] | 灰黄色 | 含砾粉质粘土 |  | 2
Z10-1 | T18031309 | 4.6 | 33.4 | 1.86 | 18.2 | 2.72 | 95 | 0.954 | 35.5 | 20.636 | 14.9 | 0.86 | 8.3 | [11 empty] | 7e-06 | 1.2e-05 | 0.46 | 4.25 |  |  |  | 0.906 | 0.87 | 0.824 | 0.778 | [11 empty] | 灰黄色 | 粉质粘土 | 夹粉土 | 2
Z10-2 | T18031310 | 5.7 | 43.8 | 1.8 | 17.6 | 2.73 | 100 | 1.186 | 43.5 | 23.772 | 19.7 | 1.02 | 10.2 | [13 empty] | 0.93 | 2.35 | 固快 | 13 | 17 | 1.092 | 1.021 | 0.928 | 0.836 | [11 empty] | 灰色 | 淤泥质粘土 | 夹粉土 | 1
Z10-3 | T18031311 | 14.7 | 45.6 | 1.73 | 17 | 2.73 | 96 | 1.291 | 43.3 | 23.6936 | 19.6 | 1.12 | 11.5 | [13 empty] | 0.94 | 2.44 | 快剪 | 2.5 | 9 | 1.192 | 1.119 | 1.025 | 0.93 | [11 empty] | 灰色 | 淤泥质粘土 |  | 1
Z10-4 | T18031312 | 20.3 | 12.8 | [11 empty] | 71.3 | 8.3 | 6.2 | 1.7 | 2.7 | 2.5 | 7.3 | [25 empty] | 灰黄色 | 卵石 |  | 2
Z22-1 | T18031313 | 2.7 | 31.2 | 1.90 | 18.6 | 2.71 | 96 | 0.873 | 31.5 | 19.068 | 12.4 | 0.98 | 9.7 | [11 empty] | 6.8e-06 | 2.7e-05 | 0.44 | 4.26 |  |  |  | 0.828 | 0.794 | 0.75 | 0.706 | [11 empty] | 灰黄色 | 粉质粘土 | 夹粉土 | 2
Z22-2 | T18031314 | 7.4 | 37.9 | 1.85 | 18.1 | 2.72 | 100 | 1.03 | 36.6 | 21.0672 | 15.5 | 1.08 | 11 | [13 empty] | 0.66 | 3.08 | 固快 | 10.1 | 13 | 0.963 | 0.911 | 0.845 | 0.779 | [11 empty] | 灰色 | 淤泥质粉质粘土 |  | 1
Z22-3 | T18031315 | 13.4 | 51.5 | 1.67 | 16.4 | 2.74 | 95 | 1.48 | 47.4 | 25.3008 | 22.1 | 1.18 | 12.5 | [13 empty] | 1.04 | 2.38 | 快剪 | 2.7 | 7 | 1.372 | 1.291 | 1.187 | 1.081 | [11 empty] | 灰色 | 淤泥质粘土 |  | 1
Z22-4 | T18031316 | 15.8 | 10.9 | [12 empty] | 17.1 | 21.1 | 11.7 | 11 | 9 | 30.1 | [25 empty] | 灰黄色 | 含粉质粘土砾砂 |  | 2
Z33-1 | T18031317 | 3.2 | 28.6 | 1.88 | 18.4 | 2.71 | 91 | 0.856 | 29.6 | 18.3232 | 11.3 | 0.9 | 9 | [11 empty] | 6.9e-06 | 9.5e-06 | 0.44 | 4.22 |  |  |  | 0.812 | 0.778 | 0.734 | 0.69 | [11 empty] | 灰色 | 粉质粘土 | 夹粉土 | 1
Z33-2 | T18031318 | 8.7 | 35.8 | 1.80 | 17.6 | 2.71 | 92 | 1.049 | 33.5 | 19.852 | 13.6 | 1.17 | 12 | [13 empty] | 0.64 | 3.2 | 固快 | 11.9 | 17 | 0.985 | 0.932 | 0.868 | 0.803 | [11 empty] | 灰色 | 淤泥质粉质粘土 | 夹粉土 | 1
Z33-3 | T18031319 | 14.7 | 42.6 | 1.81 | 17.7 | 2.73 | 100 | 1.155 | 41.4 | 22.9488 | 18.5 | 1.06 | 10.8 | [13 empty] | 0.86 | 2.5 | 快剪 | 2.8 | 9 | 1.068 | 1.001 | 0.915 | 0.832 | [11 empty] | 灰色 | 淤泥质粘土 |  | 1
Z33-4 | T18031320 | 17.3 | 13.2 | [11 empty] | 32 | 2.2 | 21 | 7.3 | 8.5 | 5.7 | 23.3 | [25 empty] | 灰色 | 圆砾 |  | 1
Z33-5 | T18031321 | 20.1 | 23.3 | 2.02 | 19.8 | 2.71 | 97 | 0.654 | 27.2 | 17.1 | 10.1 | 0.61 | 6.1 | [13 empty] | 0.27 | 6.12 | 快剪 | 13.6 | 31 | 0.626 | 0.606 | 0.579 | 0.552 | [11 empty] | 灰黄色 | 粉质粘土 |  | 2
Z40-1 | T18031322 | 3.4 | 39.2 | 1.78 | 17.4 | 2.73 | 93 | 1.14 | 42.2 | 23.2624 | 18.9 | 0.84 | 8 | [13 empty] | 0.7 | 3.06 | 快剪 | 8.7 | 22 | 1.066 | 1.01 | 0.94 | 0.87 | [11 empty] | 灰色 | 粘土 |  | 1
Z40-2 | T18031323 | 4.9 | 35.3 | 1.8 | 17.6 | 2.71 | 91 | 1.042 | 34.5 | 21.3 | 13.2 | 1.06 | [14 empty] | 0.65 | 3.14 | 快剪 | 3.5 | 10 | 0.979 | 0.929 | 0.864 | 0.799 | [11 empty] | 灰色 | 淤泥质粉质粘土 |  | 1
Z40-3 | T18031324 | 8.9 | 49.3 | 1.73 | 17 | 2.74 | 99 | 1.358 | 45 | 24.36 | 20.6 | 1.21 | 12.7 | [13 empty] | 1.01 | 2.33 | 快剪 | 3.3 | 8 | 1.255 | 1.175 | 1.074 | 0.972 | [11 empty] | 灰色 | 淤泥质粘土 | 夹粉土 | 1
Z40-4 | T18031325 | 22.9 | 40.2 | 1.72 | 16.9 | 2.72 | 90 | 1.211 | 41.2 | 24.9 | 16.3 | 0.94 | 9.4 |  |  |  | 14.5 | 11.2 | 7 | 7 | 60.3 | [5 empty] | 0.49 | 4.51 | 快剪 | 15.4 | 18 | 1.162 | 1.122 | 1.073 | 1.025 | [11 empty] | 灰黄色 | 含砾粉质粘土 |  | 2
Z16-1 | T18031326 | 2.9 | 26 | 1.96 | 19.2 | 2.71 | 95 | 0.742 | 27.2 | 17 | 10.2 | 0.88 | 8.8 | [13 empty] | 0.37 | 4.71 | 快剪 | 16 | 21 | 0.705 | 0.676 | 0.639 | 0.601 | [11 empty] | 灰色 | 粉质粘土 | 夹粉土 | 1
Z16-2 | T18031327 | 4.4 | 52.2 | 1.66 | 16.3 | 2.74 | 95 | 1.507 | 48.9 | 25.8888 | 23 | 1.14 | 11.9 | [13 empty] | 1.17 | 2.14 | 快剪 | 2.2 | 8 | 1.392 | 1.295 | 1.178 | 1.06 | [11 empty] | 灰色 | 淤泥 |  | 1
Z16-3 | T18031328 | 12.4 | 53.1 | 1.68 | 16.5 | 2.74 | 98 | 1.492 | 49.1 | 25.9672 | 23.1 | 1.17 | 12.3 | [13 empty] | 1.05 | 2.37 | 快剪 | 2.1 | 7 | 1.38 | 1.292 | 1.187 | 1.08 | [11 empty] | 灰色 | 淤泥质粘土 |  | 1
ZK4-1 | T18031329 | 2.1 | 23.9 | 1.97 | 19.3 | 2.71 | 92 | 0.704 | 26.9 | 16.8 | 10.1 | 0.7 | 7.1 | [13 empty] | 0.36 | 4.73 | 快剪 | 7.5 | 25 | 0.669 | 0.641 | 0.605 | 0.57 | [11 empty] | 灰色 | 粉质粘土 |  | 1
ZK4-2 | T18031330 | 5.4 | 35.8 | 1.88 | 18.4 | 2.72 | 100 | 0.967 | 36.2 | 20.9104 | 15.3 | 0.97 | 9.7 | [13 empty] | 0.46 | 4.28 | 快剪 | 10.1 | 13 | 0.922 | 0.884 | 0.838 | 0.792 | [11 empty] | 灰色 | 粉质粘土 | 夹粉土 | 1
ZK4-3 | T18031331 | 8.4 | 51.0 | 1.65 | 16.2 | 2.74 | 93 | 1.502 | 46.2 | 24.8304 | 21.4 | 1.22 | 13 | [13 empty] | 1.15 | 2.18 | 快剪 | 3.8 | 10 | 1.38 | 1.288 | 1.173 | 1.057 | [11 empty] | 灰色 | 淤泥 | 夹粉土 | 1
ZK4-4 | T18031332 | 13.4 | 48.6 | 1.68 | 16.5 | 2.74 | 94 | 1.418 | 44.5 | 24.164 | 20.3 | 1.2 | 12.6 | [13 empty] | 1.04 | 2.32 | 快剪 | 2.6 | 8 | 1.31 | 1.231 | 1.127 | 1.025 | [11 empty] | 灰色 | 淤泥质粘土 |  | 1
ZK4-6 | T18031333 | 19 | 28.7 | 1.92 | 18.8 | 2.71 | 95 | 0.818 | 32.7 | 19.5384 | 13.2 | 0.69 | 6.5 | [13 empty] | 0.36 | 5.05 | 快剪 | 15.6 | 34 | 0.783 | 0.755 | 0.719 | 0.683 | [11 empty] | 灰黄色 | 含砾粉质粘土 |  | 2
ZK27-1 | T18031334 | 2.9 | 27 | 1.91 | 18.7 | 2.71 | 91 | 0.804 | 27.2 | 16.9 | 10.3 | 0.98 | 9.8 | [13 empty] | 0.42 | 4.3 | 快剪 | 14.5 | 16 | 0.759 | 0.726 | 0.684 | 0.641 | [11 empty] | 灰黄色 | 粉质粘土 | 夹粉土 | 2
ZK27-2 | T18031335 | 4.9 | 154.8 | 1.34 | 13.1 | 2.75 | 100 | 4.242 | 159 | 88.2 | 70.8 | 0.94 | 9 | [13 empty] | 0.85 | 6.17 | 快剪 | 8 | 18 | 4.158 | 4.091 | 4.006 | 3.921 | [11 empty] | 灰色 | 粘土 | 含有机质 | 1
ZK27-3 | T18031336 | 8.9 | 47.8 | 1.65 | 16.2 | 2.73 | 90 | 1.44 | 41.9 | 23.1448 | 18.8 | 1.31 | 14 | [13 empty] | 0.92 | 2.65 | 快剪 | 2.1 | 5 | 1.347 | 1.275 | 1.183 | 1.09 | [11 empty] | 灰色 | 淤泥质粘土 |  | 1
ZK27-4 | T18031337 | 12.9 | 56.7 | 1.66 | 16.3 | 2.74 | 98 | 1.581 | 51.8 | 27.0256 | 24.8 | 1.2 | 12.7 | [13 empty] | 1.2 | 2.15 | 快剪 | 2.3 | 7 | 1.456 | 1.361 | 1.241 | 1.121 | [11 empty] | 灰色 | 淤泥 |  | 1
ZK27-5 | T18031338 | 16.4 | 37.5 | 1.86 | 18.2 | 2.73 | 100 | 1.021 | 41.7 | 23.0664 | 18.6 | 0.78 | 7.1 | [13 empty] | 0.64 | 3.16 | 快剪 | 14.7 | 26 | 0.957 | 0.908 | 0.844 | 0.78 | [11 empty] | 黄色 | 粘土 |  | 7
ZK27-6 | T18031339 | 19.4 | 26.7 | 1.91 | 18.7 | 2.71 | 91 | 0.799 | 31 | 18.872 | 12.1 | 0.64 | 6 | [13 empty] | 0.34 | 5.29 | 快剪 | 9 | 38 | 0.766 | 0.739 | 0.705 | 0.672 | [11 empty] | 黄色 | 含砾粉质粘土 |  | 7
ZK50-1 | T18031340 | 3.1 | 25.9 | 1.97 | 19.3 | 2.71 | 95 | 0.732 | 27.4 | 17.2 | 10.2 | 0.85 | 8.6 | [13 empty] | 0.36 | 4.81 | 快剪 | 15.5 | 27 | 0.694 | 0.664 | 0.628 | 0.591 | [11 empty] | 灰色 | 粉质粘土 | 夹粉土 | 1
ZK50-2 | T18031341 | 4.4 | 33.9 | 1.89 | 18.5 | 2.72 | 99 | 0.929 | 37.4 | 21.3808 | 16 | 0.78 | 7.3 | [13 empty] | 0.4 | 4.82 | 快剪 | 12 | 26 | 0.887 | 0.856 | 0.816 | 0.777 | [11 empty] | 灰色 | 粉质粘土 |  | 1
ZK50-3 | T18031342 | 8.4 | 69.7 | 1.56 | 15.3 | 2.75 | 96 | 1.989 | 62 | 32.5 | 29.5 | 1.26 | 12 | [13 empty] | 1.36 | 2.2 | 快剪 | 2.2 | 8 | 1.852 | 1.744 | 1.608 | 1.469 | [11 empty] | 灰色 | 淤泥 |  | 1
ZK50-4 | T18031343 | 16.4 | 25.6 | 1.98 | 19.4 | 2.71 | 96 | 0.719 | 27.2 | 17 | 10.2 | 0.84 | 8.5 | [13 empty] | 0.37 | 4.64 | 快剪 | 11.5 | 20 | 0.682 | 0.653 | 0.616 | 0.581 | [11 empty] | 灰色 | 粉质粘土 |  | 1
ZK50-6 | T18031344 | 20.4 | 23.3 | 1.97 | 19.3 | 2.71 | 91 | 0.696 | 27.3 | 17.2 | 10.1 | 0.6 | 6 | [13 empty] | 0.3 | 5.65 | 快剪 | 16.9 | 34 | 0.667 | 0.644 | 0.614 | 0.585 | [11 empty] | 灰黄色 | 含砾粉质粘土 |  | 2
ZK1-R5 | 扰5964 | 15.5 | [13 empty] | 14.9 | 38.8 | 17.8 | 7.9 | 3.1 | 17.5 | [26 empty] | 圆砾
R6 | 扰5965 | 19 | [13 empty] | 27.6 | 23.8 | 16.9 | 8.4 | 4.2 | 19.1 | [26 empty] | 圆砾
ZK13-R4 | 扰5966 | 17.5 | [13 empty] | 33.1 | 27.6 | 15.8 | 4.4 | 3.1 | 16 | [26 empty] | 圆砾
ZK24-R4 | 扰5967 | 15.4 | [13 empty] | 27.6 | 30.5 | 14.3 | 6.9 | 3.4 | 17.3 | [26 empty] | 圆砾
R6 | 扰5968 | 19.4 | [14 empty] | 28.8 | 15.4 | 7.5 | 5.4 | 42.9 | [26 empty] | 含粉质粘土砾砂
ZK37-R5 | 扰5969 | 14.9 | [14 empty] | 50.8 | 13.2 | 7.6 | 5.5 | 22.9 | [26 empty] | 圆砾
R6 | 扰5970 | 17 | [13 empty] | 7.8 | 50.1 | 14.2 | 4.4 | 3.2 | 20.3 | [26 empty] | 圆砾
ZK47-R4 | 扰5971 | 15.5 | [13 empty] | 20.5 | 37.2 | 13.8 | 5.9 | 2.8 | 19.8 | [26 empty] | 圆砾
R5 | 扰5972 | 19.5 | [13 empty] | 14.4 | 35.9 | 15.6 | 7.7 | 3.6 | 22.8 | [26 empty] | 圆砾
ZK53-R4 | 扰5973 | 19.2 | [13 empty] | 24.2 | 37.1 | 11.9 | 8.2 | 3.3 | 15.3 | [26 empty] | 圆砾