## 土工报告
报告编号：ZWTCS土1803-161 | [38 empty] | 委托号：180489 | [15 empty] | 1 | 灰色
检 验 报 告 | [54 empty] | 2 | 灰黄色
浙 江 省 工 程 物 探 勘 察 院 | [54 empty] | 3 | 青灰色
[55 empty] | 4 | 褐色
委托单位：工勘八处 | [13 empty] | 检验依据：GB/T50123-1999 （2008） | [16 empty] | 说明： | 1.土粒比重为经验数据；2.报告无“检验检测专用章”无效；3.报告涂改及无检测（试验、分析）、审核、批准人签字无效；4.报告未经中心书面批准或完整复制未经重新加盖“检验检测专用章”无效；5.主要仪器设备：天平、液塑限联合测定仪、剪切仪、全自动固结仪、全自动三轴仪、渗透仪、无侧限仪。6.本报告仅对来样负责。 杭州市瓶窑镇大桥北路236号 电话：0571-88553435 邮编：311115 | [22 empty] | 5 | 灰褐色
工程名称：杭州市城市档案中心 | [13 empty] | 试验日期：2018年03月27日 | [40 empty] | 6 | 红色
样品名称：土样 | [13 empty] | 报告日期：2018年03月29日 | [16 empty] | 地址： | [23 empty] | 7 | 黄色
钻孔 号码 |  | 样品编号 |  | 土样底部深度 (m) | 天然含水率 | 天然密度 | 天然重度 | 土粒比重 | 饱和度 | 孔隙比 | 界限含水率 |  | 塑性指数 | 液性指数 | 圆锥深度 | 颗粒分析 | [10 empty] | 渗透系数 |  | 压缩系数 | 压缩模量 | 直剪试验 |  |  |  |  | 垂直压力下的孔隙比e | [5 empty] | 三轴试验 |  |  |  |  | 无侧限抗压强度 |  |  | 有机质含量Wu | 土的 颜色 | 土依据 GB 50021-2001（2009年版） DB 33/T1136-2017 分类 | 备注 |  | 8 | 青色
[11 empty] | 液 限 | 塑 限 |  |  |  | 砾 |  |  |  | 砂粒 |  |  | 粉粒 | 粘粒 | 粘粒 | 胶粒 |  |  |  |  | 试 验 方 法 | 内摩擦角φ | 内聚力C | 内摩擦角φ | 内聚力C | [6 empty] | 试 验 方 法 | 总应力 |  | 有效应力 |  | 原状 | 重塑 | 灵敏度 | [5 empty] | 9 | 红黄色
[16 empty] | >60 mm | 60 ~ 40 mm | 40 ~ 20 mm | 20 ~ 2 mm | 2 ~ 0.5 mm | 0.5 ~ 0.25 mm | 0.25 ~ 0.075 mm | 0.075 ~ 0.005 mm | <0.005 mm | 0.005 ~ 0.002 mm | <0.002 mm | [16 empty] | 内摩擦角φu | 内聚力Cu | 内摩擦角φ' | 内聚力C' | [8 empty] | 10 | 青黄色
[5 empty] | w | ρ0 | γ | GS | Sr | eo | WL | WP | IP | IL | H | [11 empty] | 垂直 | 水平 | a1-2 | ES | [5 empty] | 垂直压力下P(kPa) | [10 empty] | qu | qu' | St | [5 empty] | 11 | 浅灰色
[5 empty] | % | g/cm3 | γ: kN/m3; Sr: %; WL: %; WP: % | % | % | % | % | % | % | % | % | % | % | % | cm/s | cm/s | MPa-1 | MPa |  | 度 | kPa | 度 | kPa | 50 | 100 | 200 | 400 | 800 | 1600 |  | 度 | kPa | 度 | kPa | kPa | kPa |  | % |  |  |  |  | 12 | 灰黑色
Z4 | 1 | T18031329 | 1.9 | 2.1 | 23.9 | 1.97 | 19.3 | 2.71 | 92 | 0.704 | 26.9 | 16.8 | 10.1 | 0.7 | 7.1 | [13 empty] | 0.36 | 4.73 | 快剪 | 7.5 | 25 |  |  | 0.669 | 0.641 | 0.605 | 0.57 | [11 empty] | 灰色 | 粉质粘土 |  | 1
Z4 | 2 | T18031330 | 5.2 | 5.4 | 35.8 | 1.88 | 18.4 | 2.72 | 100 | 0.967 | 36.2 | 20.9104 | 15.3 | 0.97 | 9.7 | [13 empty] | 0.46 | 4.28 | 快剪 | 10.1 | 13 |  |  | 0.922 | 0.884 | 0.838 | 0.792 | [11 empty] | 灰色 | 粉质粘土 | 夹粉土 | 1
Z4 | 3 | T18031331 | 8.2 | 8.4 | 51.0 | 1.65 | 16.2 | 2.74 | 93 | 1.502 | 46.2 | 24.8304 | 21.4 | 1.22 | 13 | [13 empty] | 1.15 | 2.18 | 快剪 | 3.8 | 10 |  |  | 1.38 | 1.288 | 1.173 | 1.057 | [11 empty] | 灰色 | 淤泥 | 夹粉土 | 1
Z4 | 4 | T18031332 | 13.2 | 13.4 | 48.6 | 1.68 | 16.5 | 2.74 | 94 | 1.418 | 44.5 | 24.164 | 20.3 | 1.2 | 12.6 | [13 empty] | 1.04 | 2.32 | 快剪 | 2.6 | 8 |  |  | 1.31 | 1.231 | 1.127 | 1.025 | [11 empty] | 灰色 | 淤泥质粘土 |  | 1
Z4 | 5 | T18031333 | 18.8 | 19 | 28.7 | 1.92 | 18.8 | 2.71 | 95 | 0.818 | 32.7 | 19.5384 | 13.2 | 0.69 | 6.5 | [13 empty] | 0.36 | 5.05 | 快剪 | 15.6 | 34 |  |  | 0.783 | 0.755 | 0.719 | 0.683 | [11 empty] | 灰黄色 | 含砾粉质粘土 |  | 2
Z27 | 1 | T18031334 | 2.7 | 2.9 | 27 | 1.91 | 18.7 | 2.71 | 91 | 0.804 | 27.2 | 16.9 | 10.3 | 0.98 | 9.8 | [13 empty] | 0.42 | 4.3 | 快剪 | 14.5 | 16 |  |  | 0.759 | 0.726 | 0.684 | 0.641 | [11 empty] | 灰黄色 | 粉质粘土 | 夹粉土 | 2
Z27 | 2 | T18031335 | 4.7 | 4.9 | 154.8 | 1.34 | 13.1 | 2.75 | 100 | 4.242 | 159 | 88.2 | 70.8 | 0.94 | 9 | [13 empty] | 0.85 | 6.17 | 快剪 | 8 | 18 |  |  | 4.158 | 4.091 | 4.006 | 3.921 | [11 empty] | 灰色 | 粘土 | 含有机质 | 1
Z27 | 3 | T18031336 | 8.7 | 8.9 | 47.8 | 1.65 | 16.2 | 2.73 | 90 | 1.44 | 41.9 | 23.1448 | 18.8 | 1.31 | 14 | [13 empty] | 0.92 | 2.65 | 快剪 | 2.1 | 5 |  |  | 1.347 | 1.275 | 1.183 | 1.09 | [11 empty] | 灰色 | 淤泥质粘土 |  | 1
Z27 | 4 | T18031337 | 12.7 | 12.9 | 56.7 | 1.66 | 16.3 | 2.74 | 98 | 1.581 | 51.8 | 27.0256 | 24.8 | 1.2 | 12.7 | [13 empty] | 1.2 | 2.15 | 快剪 | 2.3 | 7 |  |  | 1.456 | 1.361 | 1.241 | 1.121 | [11 empty] | 灰色 | 淤泥 |  | 1
Z27 | 5 | T18031338 | 16.2 | 16.4 | 37.5 | 1.86 | 18.2 | 2.73 | 100 | 1.021 | 41.7 | 23.0664 | 18.6 | 0.78 | 7.1 | [13 empty] | 0.64 | 3.16 | 快剪 | 14.7 | 26 |  |  | 0.957 | 0.908 | 0.844 | 0.78 | [11 empty] | 黄色 | 粘土 |  | 7
Z27 | 6 | T18031339 | 19.2 | 19.4 | 26.7 | 1.91 | 18.7 | 2.71 | 91 | 0.799 | 31 | 18.872 | 12.1 | 0.64 | 6 | [13 empty] | 0.34 | 5.29 | 快剪 | 9 | 38 |  |  | 0.766 | 0.739 | 0.705 | 0.672 | [11 empty] | 黄色 | 含砾粉质粘土 |  | 7
Z50 | 1 | T18031340 | 2.9 | 3.1 | 25.9 | 1.97 | 19.3 | 2.71 | 95 | 0.732 | 27.4 | 17.2 | 10.2 | 0.85 | 8.6 | [13 empty] | 0.36 | 4.81 | 快剪 | 15.5 | 27 |  |  | 0.694 | 0.664 | 0.628 | 0.591 | [11 empty] | 灰色 | 粉质粘土 | 夹粉土 | 1
Z50 | 2 | T18031341 | 4.2 | 4.4 | 33.9 | 1.89 | 18.5 | 2.72 | 99 | 0.929 | 37.4 | 21.3808 | 16 | 0.78 | 7.3 | [13 empty] | 0.4 | 4.82 | 快剪 | 12 | 26 |  |  | 0.887 | 0.856 | 0.816 | 0.777 | [11 empty] | 灰色 | 粉质粘土 |  | 1
Z50 | 3 | T18031342 | 8.2 | 8.4 | 69.7 | 1.56 | 15.3 | 2.75 | 96 | 1.989 | 62 | 32.5 | 29.5 | 1.26 | 12 | [13 empty] | 1.36 | 2.2 | 快剪 | 2.2 | 8 |  |  | 1.852 | 1.744 | 1.608 | 1.469 | [11 empty] | 灰色 | 淤泥 |  | 1
Z50 | 4 | T18031343 | 16.2 | 16.4 | 25.6 | 1.98 | 19.4 | 2.71 | 96 | 0.719 | 27.2 | 17 | 10.2 | 0.84 | 8.5 | [13 empty] | 0.37 | 4.64 | 快剪 | 11.5 | 20 |  |  | 0.682 | 0.653 | 0.616 | 0.581 | [11 empty] | 灰色 | 粉质粘土 |  | 1
Z50 | 5 | T18031344 | 20.2 | 20.4 | 23.3 | 1.97 | 19.3 | 2.71 | 91 | 0.696 | 27.3 | 17.2 | 10.1 | 0.6 | 6 | [13 empty] | 0.3 | 5.65 | 快剪 | 16.9 | 34 |  |  | 0.667 | 0.644 | 0.614 | 0.585 | [11 empty] | 灰黄色 | 含砾粉质粘土 |  | 2
Z1 | R5 | 扰5964 | 15.3 | 15.5 | [13 empty] | 14.9 | 38.8 | 17.8 | 7.9 | 3.1 | 17.5 | [28 empty] | 圆砾
Z1 | R6 | 扰5965 | 18.8 | 19 | [13 empty] | 27.6 | 23.8 | 16.9 | 8.4 | 4.2 | 19.1 | [28 empty] | 圆砾
Z13 | R4 | 扰5966 | 17.3 | 17.5 | [13 empty] | 33.1 | 27.6 | 15.8 | 4.4 | 3.1 | 16 | [28 empty] | 圆砾
Z24 | R4 | 扰5967 | 15.2 | 15.4 | [13 empty] | 27.6 | 30.5 | 14.3 | 6.9 | 3.4 | 17.3 | [28 empty] | 圆砾
Z24 | R6 | 扰5968 | 19.2 | 19.4 | [14 empty] | 28.8 | 15.4 | 7.5 | 5.4 | 42.9 | [28 empty] | 含粉质粘土砾砂
Z37 | R5 | 扰5969 | 14.7 | 14.9 | [14 empty] | 50.8 | 13.2 | 7.6 | 5.5 | 22.9 | [28 empty] | 圆砾
Z37 | R6 | 扰5970 | 16.8 | 17 | [13 empty] | 7.8 | 50.1 | 14.2 | 4.4 | 3.2 | 20.3 | [28 empty] | 圆砾
Z47 | R4 | 扰5971 | 15.3 | 15.5 | [13 empty] | 20.5 | 37.2 | 13.8 | 5.9 | 2.8 | 19.8 | [28 empty] | 圆砾
Z47 | R5 | 扰5972 | 19.3 | 19.5 | [13 empty] | 14.4 | 35.9 | 15.6 | 7.7 | 3.6 | 22.8 | [28 empty] | 圆砾
Z53 | R4 | 扰5973 | 19 | 19.2 | [13 empty] | 24.2 | 37.1 | 11.9 | 8.2 | 3.3 | 15.3 | [28 empty] | 圆砾