## 土工报告
报告编号：ZWTCS土1804-13扰 | [34 empty] | 委托号：180559 | [15 empty] | 1 | 灰色
检 验 报 告 | [50 empty] | 2 | 灰黄色
浙 江 省 工 程 物 探 勘 察 院 | [50 empty] | 3 | 青灰色
[51 empty] | 4 | 褐色
委托单位：工勘八处 | [11 empty] | 检验依据：GB/T50123-1999 （2008） | [16 empty] | 说明： | 1.土粒比重为经验数据；2.报告无“检验检测专用章”无效；3.报告涂改及无检测（试验、分析）、审核、批准人签字无效；4.报告未经中心书面批准或完整复制未经重新加盖“检验检测专用章”无效；5.主要仪器设备：天平、液塑限联合测定仪、剪切仪、全自动固结仪、全自动三轴仪、渗透仪、无侧限仪。6.本报告仅对来样负责。 杭州市瓶窑镇大桥北路236号 电话：0571-88553435 邮编：311115 | [20 empty] | 5 | 灰褐色
工程名称：杭州市城市档案中心工程 | [11 empty] | 试验日期：2018年04月08日 | [38 empty] | 6 | 红色
样品名称：土样 | [11 empty] | 报告日期：2018年04月10日 | [16 empty] | 地址： | [21 empty] | 7 | 黄色
钻孔 号码 | 样品编号 | 土样底部深度 (m) | 天然含水率 | 天然密度 | 天然重度 | 土粒比重 | 饱和度 | 孔隙比 | 界限含水率 |  | 塑性指数 | 液性指数 | 圆锥深度 | 颗粒分析 | [10 empty] | 渗透系数 |  | 压缩系数 | 压缩模量 | 直剪试验 |  |  | 垂直压力下的孔隙比e | [5 empty] | 三轴试验 |  |  |  |  | 无侧限抗压强度 |  |  | 有机质含量Wu | 土的 颜色 | 土依据 GB 50021-2001（2009年版） DB 33/T1136-2017 分类 | 备注 |  | 8 | 青色
[9 empty] | 液 限 | 塑 限 |  |  |  | 砾 |  |  |  | 砂粒 |  |  | 粉粒 | 粘粒 | 粘粒 | 胶粒 |  |  |  |  | 试 验 方 法 | 内摩擦角φ | 内聚力C | [6 empty] | 试 验 方 法 | 总应力 |  | 有效应力 |  | 原状 | 重塑 | 灵敏度 | [5 empty] | 9 | 红黄色
[14 empty] | >60 mm | 60 ~ 40 mm | 40 ~ 20 mm | 20 ~ 2 mm | 2 ~ 0.5 mm | 0.5 ~ 0.25 mm | 0.25 ~ 0.075 mm | 0.075 ~ 0.005 mm | <0.005 mm | 0.005 ~ 0.002 mm | <0.002 mm | [14 empty] | 内摩擦角φu | 内聚力Cu | 内摩擦角φ' | 内聚力C' | [8 empty] | 10 | 青黄色
|  |  | w | ρ0 | γ | GS | Sr | eo | WL | WP | IP | IL | H | [11 empty] | 垂直 | 水平 | a1-2 | ES |  |  |  | 垂直压力下P(kPa) | [10 empty] | qu | qu' | St | [5 empty] | 11 | 浅灰色
|  |  | % | g/cm3 | kN/m3 |  | % |  | % | % |  |  |  | % | % | % | % | % | % | % | % | % | % | % | cm/s | cm/s | MPa-1 | MPa |  | 度 | kPa | 50 | 100 | 200 | 400 | 800 | 1600 |  | 度 | kPa | 度 | kPa | kPa | kPa |  | % |  |  |  |  | 12 | 灰黑色
Z6-R1 | 扰6624 | 19.4 | [13 empty] | 56.8 | 14.5 | 8.8 | 4.9 | 3.5 | 11.5 | [26 empty] | 卵石 |  | 1
Z28-R1 | 扰6625 | 18.2 | [13 empty] | 57.7 | 13.6 | 7.5 | 4.4 | 2.8 | 14 | [26 empty] | 卵石 |  | 1
Z5-R1 | 扰6626 | 20.2 | [13 empty] | 60.8 | 10.1 | 8.1 | 5.2 | 3.5 | 12.3 | [26 empty] | 卵石 |  | 1